## Лист1
|  | тел. | +7 (495) 971-75-89 (916) 973-59-92
|  | Сайт: | http://cotton77.ru/
|  | E-mail: | cotton77@yandex.ru
ИП Захаров А.К., ИП Николаева Н.И.
Офис-склад: г. Москва, 2-ой Южнопортовый проезд, дом 26А, стр.1, завод "Деревоизделий"
- Трикотажное полотно качества "КАРДЕ"
1. Однотонные (гладкокрашенные), меланжевые полотна, хлопок - 100%.
№ | Вид полотна (переплетение) | Артикул | Плотность грам/м2 | Ширина чулка см | Метров в 1 кг
1 | Кулирная гладь | К-5024 | 150 | 100 | 3.333333
2 |  | к-3420 | 170 | 75 | 3.921569
3 |  | к-3422 | 180 | 100 | 2.777778
4 |  | к-2518 | 210 | 80 | 2.97619
5 | Кулирная гладь | Км-3420 | 160 | 75 | 4.166667
6 |  | Км-3422 | 180 | 100 | 2.777778
7 | Интерлок | и-5416 | 160 | 60 | 5.208333
8 |  | и-5420 | 180 | 82 | 3.387534
9 |  | и-5020 | 200 | 75 | 3.333333
10 | Интерлок | Им-5020 | 190 | 80 | 3.289474
11 |  | Им-4016 | 200 | 85 | 2.941176
12 | Футер петля | ф-3421 | 240 | 100 | 2.083333
13 |  | ф-5019 | 280 | 80 | 2.232143
14 |  | Фм-3421 | 220 | 115 | 1.976285
15 |  | Фм-5017 | 270 | 90 | 2.057613
16 | Футер ворс | ф-3422 | 260 | 98 | 1.962323
17 |  | ф-5020 | 300 | 75 | 2.222222
18 |  | Фм-3422 | 240 | 105 | 1.984127
19 |  | Фм-5018 | 290 | 80 | 2.155172
20 | Рибана | л-4015 | 190 | 45 | 5.847953
21 |  | л-2710 | 230 | 65 | 3.344482
22 |  | л-2510 | 260 | 45 | 4.273504
23 | Рибана | Лм-2510 | 260 | 45 | 4.273504
24 |  | Лм-2010 | 320 | 50 | 3.125
25 |  | Лм-1710 | 360 | 50 | 2.777778
26 | Рибана с лайкрой | р-5018 | 230 | 60 | 3.623188
27 |  | р-3418 | 280 | 60 | 2.97619
28 |  | р-2520 | 315 | 60 | 2.645503
2. Двухслойные полотна для производства Термобелья, хлопок/полиэстер.
№ | Вид полотна | Артикул | Плотность грам/м2 | Ширина чулка см | Метров в 1 кг
36 | Полотно двухслойное с начёсом | ТБ-240н | 240 | 75 | 2.777778
37 |  | ТБ-270н | 270 | 72 | 2.572016
38 |  | ТБ-300н | 300 | 75 | 2.222222
39 |  | ТБ-310н | 310 | 90 | 1.792115
3. Полотна "Тельняшка" (полоса 10+10, 20+20 мм.), хлопок.
№ | Вид полотна | Артикул | Плотность грам/м2 | Ширина чулка см | Метров в 1 кг
41 | Интерлок | Ит-5018 | 180 | 82 | 3.387534
42 |  | Ит-5020 | 190 | 85 | 3.095975
43 |  | Ит-4020 | 230 | 86 | 2.527806
44 |  | Ит-3418 | 270 | 86 | 2.153316
45 | Кулирная гладь | Кт-5024 | 150 | 85 | 3.921569
46 |  | Кт-4024 | 170 | 90 | 3.267974
47 |  | Кт-3422 | 180 | 100 | 2.777778
48 |  | Кт-2518 | 210 | 82 | 2.9036
49 |  | Кт-2718 | 210 | 55 | 4.329004
50 | Футер петля | Фт-3421 | 220 | 115 | 1.976285
51 |  | Фт-5017 | 270 | 95 | 1.949318
52 | Футер ворс | Фт-3422 | 240 | 105 | 1.984127
53 |  | Фт-5018 | 290 | 90 | 1.915709
4. Костюмно-плательная группа, Джерси.
№ | Вид полотна | Артикул | Плотность грам/м2 | Ширина чулка см | Метров в 1 кг
71 | Интерлок полоса | Ип-6018 | 200 | 75 | 3.333333
72 | Кулирная гладь полоса | Квл-200 | 200 | 77 | 3.246753
73 | Пике+лайкра | Пвл-230 | 230 | 85 | 2.557545
74 | Интерлок | И-4516 | 240 | 75 | 2.777778
75 |  | И-4018 | 250 | 80 | 2.5
76 |  | И-3215 | 280 | 85 | 2.10084
77 | Комбинированное | пдр-3218 | 300 | 80 | 2.083333
5. Манжеты, подвязы, бейка, воротники для верхней одежды.
№ | Вид полотна | Артикул | Плотность грам/м2 | Ширина чулка см | Метров в 1 кг
81 | Ластик 1+1 пэф | Л-6016 | 250 | 38 | 5.263158
82 |  | Л-5416 | 280 | 38 | 4.699248
83 | Ластик 1+1 | Л-3215 | 260 | 48 | 4.00641
84 |  | Л-2016 | 350 | 45 | 3.174603
85 |  | Л-1616 | 430 | 45 | 2.583979
86 | Чулок 1+1 | м-2010 | 285 | 6 | 29.23977
87 | Ластик 2+2 | кл-1610 | 390 | 30 | 4.273504
88 |  | кл-1510 | 580 | 30 | 2.873563
89 |  | кл-1210 | 650 | 40 | 1.923077
90 | Ластик 1+1 | кл-0810 | 650 | 37 | 4.158004
91 |  | пф-1610 | 430 | 70 | 3.322259
92 | Ластик 2+2 | пф-0808 | 670 | 46 | 3.244646